## Лист1
Исходные данные
Обозначение | Обозначение в библиотеке | Значение | Размерность | Комментарий
Q | Q | 80 | т | номинальная емкость конвертера
q | q | 3 | м3/(т*мин) | удельная интенсивность продувки
Т | T | 298 | К | температура кислорода перед соплами кислородной фурмы
Р | P | 140000 | Н/м | давление кислорода на срезе сопел кислородной фурмы
Константы
K | K | 1.4 | - | показатель адиабаты, равный для двухатомных газов 1.4
R | R | 8314 |  | универсальная газовая постоянная, для удельной - делить на молярную массу
Рассчитываемые данные
Vуд | Vud | 0.9259259 | м3/т | Удельный объем кислородного конвертера
ωуд | Wud | 300.5464 | м/с | критическая скорость истечения кислорода
Рн | Ph | 901600 | Н/м2 | давление кислорода перед соплами кислородной фурмы
ρн | Ro_h | 11.64495 | кг/м2 | начальная плотность кислорода
λ | lambda | 2.391146 | - | критерий скорости истечения кислорода
Wг | W_g | 718.6503 | м/с | скорость истечения кислорода на срезе сопла кислородной фурмы
ρг | Ro_g | 0.005597638 | кг/м3 | плотность кислорода на срезе сопла кислородной фурмы
H0 | H0 | 1.183411 | м | Глубина спокойной ванны
D | D | 4.714492 | м | Внутренний диаметр конвертора
Vм | Vm | 11.42857 | м3 | Объём металлической ванны
dдн | d_dn | 2.139241 | м | Внутренний диаметр днища
dг | d_g | 1.904364 | м | Диаметр горловины конвертора
V | V | 74.07407 | м3 | Рабочий объём конвертора
Hк | H_k | 4.618492 | м | Высота конической части конвертера
Hц | H_c | 8.714136 | м | Высота цилидрической части конвертера
H в | H_v | 14.51604 | м | Внутренняя высота конвертера
tц | t_c | 0.6118595 | м | Толщина футеровки конвертера в цилиндрической части
tдн | t_dn | 0.7368595 | м | Толщина днища конвертера
tк | t_k | 0.4618595 | м | Толщина футеровки конвертера в конической части
δ | delta | 0.06463304 | м | Толщина металлического кожуха конвертера
Dн | D_n | 6.067477 | м | Наружный диаметр конвертера
H | H | 15.31753 | м | Полная высота конвертера
dотв | d_otv | 0.1264 | м | Диаметр сталевыпускного отверстия